## Общ.
Технические характеристики
кровельных и гидроизоляционных материалов
№ | Наименование |  | Основа | Покрытие поверхности | M= кг/м2, не менее | Толщина мм | S= рул/ м2 | Кол-во рул./ под.
СТЕКЛОИЗОЛ - Битумный кровельный и гидроизоляционный наплавляемый материал
- потенциальный срок службы материалов не менее 8 лет ТУ 5774-004-00289973-96, изм.№1-4
Гибкость на брусе (R=25мм) не выше 0О С ; Теплостойкость в течение 2ч не ниже +80 0С
1 | Стеклоизол | ХПП-2,5 | Стеклохолст | Пленка | 2.5 | 1.6 | 10 | 36
2 | Стеклоизол | ХКП-3,5 сер. | Стеклохолст | Кр.сер. | 3.5 | 2.4 | 10 | 30
3 | Стеклоизол | ТПП-2,5 | Стеклоткань | Пленка | 2.5 | 1.6 | 10 | 42
4 | Стеклоизол | ТКП-3,5 сер. | Стеклоткань | Кр.сер. | 3.5 | 2.4 | 10 | 30
5 | Стеклоизол | ХПП-3,0 | Стеклохолст | Пленка | 3 | 2,2±0,2 | 15 | 23
6 | Стеклоизол | ХКП-4,0 сер. | Стеклохолст | Кр.сер. | 4 | 2,8±0,2 | 10 | 25
7 | Стеклоизол | ТПП-3,0 | Стеклоткань | Пленка | 3 | 2,2±0,2 | 15 | 25
8 | Стеклоизол | ТКП-4,0 сер. | Стеклоткань | Кр.сер. | 4 | 2,8±0,2 | 10 | 25
9 | Стеклоизол | ТПП-3,5 | Стеклоткань | Пленка | 3.5 | 2,4±0,2 | 10 | 30
10 | Стеклоизол | ТКП-4,5 сер. | Стеклоткань | Кр.сер. | 4.5 | 3,2±0,2 | 10 | 25
СТЕКЛОКРОМ - битумный СБС модифицированный кровельный и гидроизоляционный наплавляемый материал класса "СТАНДАРТ":
- потенциальный срок службы материалов не менее 10 лет ТУ 5774-011-00289973-2008
Гибкость на брусе (R=25мм) не выше -5О С ; Теплостойкость в течение 2 часов не ниже +80 0С
11 | Стеклокром | ХПП-3,0 | Стеклохолст | Пленка | 3 | 2,2±0,2 | 15 | 23
12 | Стеклокром | ХКП-4,0 сер. | Стеклохолст | Кр.сер. | 4 | 3,0±0,2 | 10 | 25
13 | Стеклокром | ТПП-3,0 | Стеклоткань | Пленка | 3 | 2,2±0,2 | 15 | 25
|  | ЭПП-3,0 | Полиэстер |  |  |  |  | 23
14 | Стеклокром | ТКП-4,0 сер. | Стеклоткань | Кр.сер. | 4 | 3,0±0,2 | 10 | 25
15 | Стеклокром | ЭКП-4,0 сер. | Полиэстер | Кр.сер. | 4 | 3,0±0,2 | 10 | 25
16 | Стеклокром | ХПП-3,5 | Стеклохолст | Пленка | 3.7 | 2,4±0,2 | 10 | 28
17 | Стеклокром | ХКП-4,5 сер. | Стеклохолст | Кр.сер. | 4.85 | 3,5±0,2 | 10 | 23
18 | Стеклокром | ТПП-3,5 | Стеклоткань | Пленка | 3.7 | 2,4±0,2 | 10 | 28
|  | ЭПП-3,5 | Полиэстер
19 | Стеклокром | ТКП-4,5 сер. | Стеклоткань | Кр.сер. | 4.85 | 3,5±0,2 | 10 | 23
20 | Стеклокром | ЭКП-4,5 сер. | Полиэстер | Кр.сер. | 4.85 | 3,5±0,2 | 10 | 23
СТЕКЛОФЛЕКС - битумный СБС модифицированный кровельный и гидроизоляционный наплавляемый материал класса "СТАНДАРТ":
- потенциальный срок службы материалов не менее 12 лет ТУ 5774-012-00289973-2008
Гибкость на брусе (R=25мм) не выше -10О С ; Теплостойкость в течение 2 часов не ниже +85 0С
21 | Стеклофлекс | ХПП-3,0 | Стеклохолст | Пленка | 3 | 2,2±0,2 | 15 | 23
22 | Стеклофлекс | ХКП-4,0 сер. | Стеклохолст | Кр.сер. | 4 | 3,0±0,2 | 10 | 25
23 | Стеклофлекс | ТПП-3,0 | Стеклоткань | Пленка | 3 | 2,2±0,2 | 15 | 25
|  | ЭПП-3,0 | Полиэстер |  |  |  |  | 23
24 | Стеклофлекс | ТКП-4,0 сер. | Стеклоткань | Кр.сер. | 4 | 3,0±0,2 | 10 | 25
25 | Стеклофлекс | ЭКП-4,0 сер. | Полиэстер | Кр.сер. | 4 | 3,0±0,2 | 10 | 25
26 | Стеклофлекс | ТПП-3,5 | Стеклоткань | Пленка | 3.5 | 2,4±0,2 | 10 | 28
|  | ЭПП-3,5 | Полиэстер
27 | Стеклофлекс | ТКП-4,5 сер. | Стеклоткань | Кр.сер. | 4.5 | 3,2±0,2 | 10 | 25
28 | Стеклофлекс | ЭКП-4,5 сер. | Полиэстер | Кр.сер. | 4.5 | 3,2±0,2 | 10 | 25
ЭЛАСТОБИТ - битумно-полимерный СБС модифицированный кровельный и гидроизоляционный наплавляемый материал класса "СТАНДАРТ":
- потенциальный срок службы не менее 15 лет ТУ 5774-010-00289973-2005
Гибкость на брусе (R=25мм) не выше -15 ОС ; Теплостойкость в течение 2 часов не ниже +85 0С
31 | Эластобит | ХПП-3,0 | Стеклохолст | Пленка | 3 | 2,2±0,2 | 15 | 23
32 | Эластобит | ХКП-4,0 сер. | Стеклохолст | Кр.сер. | 4 | 3,0±0,2 | 10 | 25
| Эластобит | ХКП-4,0 слан.сер. | Стеклохолст | Слан.сер.
33 | Эластобит | ТПП-3,0 | Стеклоткань | Пленка | 3 | 2,2±0,2 | 15 | 25
| Эластобит | ЭПП-3,0 | Полиэстер |  |  |  |  | 23
34 | Эластобит | ТКП-4,0 сер. | Стеклоткань | Кр.сер. | 4 | 3,0±0,2 | 10 | 25
| Эластобит | ТКП-4,0 слан.сер. | Стеклоткань | Слан.сер.
35 | Эластобит | ЭКП-4,0 сер. | Полиэстер | Кр.сер. | 4 | 3,0±0,2 | 10 | 25
| Эластобит | ЭКП-4,0 слан.сер. | Полиэстер | Слан.сер.
36 | Эластобит | ХПП-3,5 | Стеклохолст | Пленка | 3.5 | 2,4±0,2 | 10 | 28
37 | Эластобит | ХКП-4,5 сер. | Стеклохолст | Кр.сер. | 4.5 | 3,2±0,2 | 10 | 25
| Эластобит | ХКП-4,5 слан.сер. | Стеклохолст | Слан.сер.
38 | Эластобит | ТПП-3,5 | Стеклоткань | Пленка | 3.5 | 2,4±0,2 | 10 | 28
| Эластобит | ЭПП-3,5 | Полиэстер
39 | Эластобит | ТКП-4,5 сер. | Стеклоткань | Кр.сер. | 4.5 | 3,2±0,2 | 10 | 25
| Эластобит | ТКП-4,5 слан.сер. | Стеклоткань | Слан.сер.
40 | Эластобит | ЭКП-4,5 сер. | Полиэстер | Кр.сер. | 4.5 | 3,2±0,2 | 10 | 25
| Эластобит | ЭКП-4,5 слан.сер. | Полиэстер | Слан.сер.
№ | Наименование |  | Основа | Покрытие поверхности | M= кг/м2, не менее | Толщина мм | S= рул/ м2 | Кол-во рул./ под.
СТЕКЛОЭЛАСТ - битумно-полимерный СБС модифицированный кровельный и гидроизоляционный наплавляемый материал класса "БИЗНЕС":
- потенциальный срок службы не менее 20 лет ТУ 5774-007-00289973-2002, изм.№1
Гибкость на брусе (R=25мм) не выше -20 ОС ; Теплостойкость в течение 2 часов не ниже +100 0С
39 | Стеклоэласт | ХПП-3,5 | Стеклохолст | Пленка | 3.7 | 2,4±0,2 | 10 | 28
40 | Стеклоэласт | ХКП-4,5 слан.сер. | Стеклохолст | Слан.сер. | 4.85 | 3,2±0,2 | 10 | 23
41 | Стеклоэласт | ТПП-3,5 | Стеклоткань | Пленка | 3.7 | 2,4±0,2 | 10 | 28
| Стеклоэласт | ЭПП-3,5 | Полиэстер |  |  |  | 10 | 28
42 | Стеклоэласт | ТКП-4,5 слан.сер. | Стеклоткань | Слан.сер. | 4.85 | 3,2±0,2 | 10 | 23
43 | Стеклоэласт | ЭКП-4,5 слан.сер. | Полиэстер | Слан.сер. | 4.85 | 3,2±0,2 | 10 | 23
44 | Стеклоэласт | ТПП-4,0 | Стеклоткань | Пленка | 4.2 | 3,0±0,2 | 10 | 25
| Стеклоэласт | ЭПП-4,0 | Полиэстер |  |  |  | 10 | 25
45 | Стеклоэласт | ТКП-5,0 слан.сер. | Стеклоткань | Слан.сер. | 5.2 | 3,8±0,2 | 10 | 23
46 | Стеклоэласт | ЭКП-5,0 слан.сер. | Полиэстер | Слан.сер. | 5.2 | 3,8±0,2 | 10 | 23
РУБИТЭКС битумно-полимерный СБС модифицированный кровельный и гидроизоляционный наплавляемый класса "ПРЕМИУМ":
- потенциальный срок службы не менее 25 лет ТУ 5774-003-00289973-2002
Гибкость на брусе (R=10мм) не выше -25 ОС ; Теплостойкость в течение 2 часов не ниже +100 0С
47 | Рубитэкс | ХПП-3,5 | Стеклохолст | Пленка | 3.7 | 2,8±0,2 | 10 | 28
48 | Рубитэкс | ХКП-4,5 слан.сер. | Стеклохолст | Слан.сер. | 4.85 | 3,6±0,2 | 10 | 23
49 | Рубитэкс | ТПП-3,5 | Стеклоткань | Пленка | 3.7 | 2,8±0,2 | 10 | 28
| Рубитэкс | ЭПП-3,5 | Полиэстер |  |  |  | 10 | 28
50 | Рубитэкс | ТКП-4,5 слан.сер. | Стеклоткань | Слан.сер. | 4.85 | 3,6±0,2 | 10 | 23
51 | Рубитэкс | ЭКП-4,5 слан.сер. | Полиэстер | Слан.сер. | 4.85 | 3,6±0,2 | 10 | 23
52 | Рубитэкс | ТПП-4,0 | Стеклоткань | Пленка | 4.2 | 3,2±0,2 | 10 | 25
| Рубитэкс | ЭПП-4,0 | Полиэстер |  |  |  | 10 | 25
53 | Рубитэкс | ТКП-5,0 слан.сер. | Стеклоткань | Слан.сер. | 5.4 | 4,0±0,2 | 10 | 23
54 | Рубитэкс | ЭКП-5,0 слан.сер. | Полиэстер | Слан.сер. | 5.4 | 4,0±0,2 | 10 | 23
55 | Рубитэкс | ТПП-5,0 | Стеклоткань | Пленка | 5.4 | 3,6±0,2 | 10 | 23
| Рубитэкс | ЭПП-5,0 | Полиэстер |  |  |  | 10 | 23
56 | Рубитэкс | ТКП-6,0 слан.сер. | Стеклоткань | Слан.сер. | 6.2 | 4,5±0,2 | 8 | 23
57 | Рубитэкс | ЭКП-6,0 слан.сер. | Полиэстер | Слан.сер. | 6.2 | 4,5±0,2 | 8 | 23
58 | Рубитэкс | – мост | Полиэстер | Песок | 6 | 5,0±0,2 | 8 | 23
ПРАЙМЕР БИТУМНЫЙ:
ТУ 5775-013-00289973-2010
№ | Наименование |  | Тара-ведро л/кг | ведер/под
1 | Праймер битумный |  | 20/16 | 36
2 | Праймер концентрат |  | 20/16 | 36
МАСТИКА ХОЛОДНАЯ БИТУМНАЯ:
ТУ 5775-014-00289973-2011
№ | Наименование |  | Тара-ведро л/кг | ведер/под
1 | Мастика холодная битумная |  | 20/16 | 36
2 | Мастика холодная битумно-полимерная |  | 20/16 | 36